## Fly Ash Spares
Приложение 2 | [6 empty] | Документ № МЕ1-MP-TRM-0074-А2
Доставка резервни части за система ЛЕТЯЩА ПЕПЕЛ
Специфични Технически Изисквания
Nr. | Мат. Номер | Чертеж Номер | Стр. | Поз. | Номер на производител | Наименование | Специфични Технически Изисквания
1 | 10.310.276 | 5-1918-38 | - | - | 191803-5 | Нож за ножов шибър | Клас на гладкост 11-12 за всички челни и триещи повърхнини
2 | 10.315.358 | 5-1918-38 | - | - | 191801-5-2-1 | Легло на ножов шибър, чугун - витон | Износоустойчив твърдосплавен чугун със следните минимални химически характеристики: С до 5% ; Cr до 25% ; Si до 2% ; Mn до 2% ; Ni до 4% ; Mo до 0,4% ; Твърдост 58-62 HRC ; Якост на опън 420-530 MPa , Напречна здравина 560-850 MPa; Деформация до 2мм. Модул на еластичност до 180 GPa ; Удароустойчивост до 70 J. Работна температура до 350 С. Клас на гладкост 10-11 за всички челни и триещи повърхнини. Витон: Температурен диапазон от - 25°C до +200°C. Твърдост (ASTM D2240): 65-70 Shore A. Плътност 1.88 g/cm3. Модул AT 100% (ASTM D412 C) 7 MPa. Издръжливост на опън (ASTM D 412C) 12.9 MPa. Еластично удължение (ASTM D 412C) до 180%. Разкъсна сила (ASTM D 624 B) 32 N/mm. Свиваемост след 22 ч. при 200°C - 11.5%. Точка на окрехкостяване (ASTM D 2137) -10°C. Устойчивост на озон (ASTM D 1149) - да.
3 | 10.315.477 | 5349-01 | - | - | SP 228920 | Компенсатор, текстил - метал | Текстил - Двуслоен "PTFE-Chemflex" с дебелина мин. 1 мм, плътност 1.4 кг/м2, ламиниран от вътрешната страна с тефлон. Външен износоустойчив слой от стъклотекстил с дебелина мин. 1,2 мм и плътност 0.9 кг/м2. Контактните страни двустранно покрити с ивица Витон с максимална щирина 100 мм (Температурен диапазон от - 25°C до +200°C. Твърдост (ASTM D2240): 65-70 Shore A. Плътност 1.88 g/cm3. Модул AT 100% (ASTM D412 C) 7 MPa. Издръжливост на опън (ASTM D 412C) 12.9 MPa. Еластично удължение (ASTM D 412C) до 180%. Разкъсна сила (ASTM D 624 B) 32 N/mm. Свиваемост след 22 ч. при 200°C - 11.5%. Точка на окрехкостяване (ASTM D 2137) -10°C.) Метал: Твърдост 50-55 HRC. Работна температура до 350 С. Клас на гладкост 8-9 за всички челни повърхнини.
4 | 10.315.478 | ASH-PI-017 | 2 | 14 | А-15657 | Графитна втулка, с метална обшивка | Графит: Работна температура до 500 С. Сила на огъване 55 MPa. Якост на свиване 170MPa. Плътност 1,85 г/см3. Порьозност до 8%. Коеф. на термично разширение 200 ° C - 4 x10^6/K. Коеф. на термично разширение 600 ° C - 5x10^6/K. Термична проводимост 45W/mK. Твърдост HB 5/62,5 - 80. Метал: Твърдост 45-50 HRC. Работна температура до 350 С. Клас на гладкост 9-10 за контактна повърхнина. Витонови семеринги. Температурен диапазон от - 25°C до +200°C. Твърдост (ASTM D2240): 65-70 Shore A. Плътност 1.88 g/cm3. Модул AT 100% (ASTM D412 C) 7 MPa. Издръжливост на опън (ASTM D 412C) 12.9 MPa. Еластично удължение (ASTM D 412C) до 180%. Разкъсна сила (ASTM D 624 B) 32 N/mm. Свиваемост след 22 ч. при 200°C - 11.5%.
5 | 10.315.479 | ASH-PI-017 | 2 | 16 | 15656 | Упорен лагер, графитен | Графит: Работна температура до 500 С. Сила на огъване 55 MPa. Якост на свиване 170MPa. Плътност 1,85 г/см3. Порьозност до 8%. Коеф. на термично разширение 200 ° C - 4 x10^6/K. Коеф. на термично разширение 600 ° C - 5x10^6/K. Термична проводимост 45W/mK. Твърдост HB 5/62,5 - 80.
6 | 10.315.492 | A-5164 | - | - | 212406 | Сферичен клапан DN65 (2 1/2"), резбови NPT | Присъединяване резбово 2 1/2" NPT
7 | 10.315.493 | ASH-PI-001 | 1 | - | A-19315 | Ремонтен набор за трипътен клапан
8 | 10.315.496 | ASH-PI-017 | 2 | 13 | 14429-13 | Вал на пепелна клапа | Твърдост 52-55 HRC. Работна температура до 350 С. Клас на гладкост 10-11 за всички триещи повърхнини.
9 | 10.315.497 | ASH-PI-017 | 1 | 8 | 19143-2 | Фиксиращ пръстен
10 | 10.315.498 | ASH-PI-017 | 1 | 4 | 19141 | Работен орган на клапа | Износоустойчив твърдосплавен чугун със следните минимални химически характеристики: С до 5% ; Cr до 25% ; Si до 2% ; Mn до 2% ; Ni до 4% ; Mo до 0,4% ; Твърдост 58-62 HRC ; Якост на опън 420-530 MPa , Напречна здравина 560-850 MPa; Деформация до 2мм. Модул на еластичност до 180 GPa ; Удароустойчивост до 70 J. Работна температура до 350 С. Клас на гладкост 10-11 за всички челни и триещи повърхнини.
11 | 10.315.499 | ASH-PI-017 | 1 | 7 | 212843 | Пружина за пепелна клапа
12 | 10.315.500 | ASH-PI-017 | 1 | 3 | 19142-1 | Легло на пепелна клапа | Износоустойчив твърдосплавен чугун със следните минимални химически характеристики: С до 5% ; Cr до 25% ; Si до 2% ; Mn до 2% ; Ni до 4% ; Mo до 0,4% ; Твърдост 58-62 HRC ; Якост на опън 420-530 MPa , Напречна здравина 560-850 MPa; Деформация до 2мм. Модул на еластичност до 180 GPa ; Удароустойчивост до 70 J. Работна температура до 350 С. Клас на гладкост 10-11 за всички челни и триещи повърхнини.
13 | 10.315.503 | ASH-PI-017 | 2 | 25 | 14468 | Ос | Твърдост 45-50 HRC. Работна температура до 200 С. Клас на гладкост 10-11 за всички триещи повърхнини.
14 | 10.315.523 | ASH-PI-001 | 1 | 2 | 223315-1 | Пневматичен актуатор
15 | 10.317.034 | MF-045240 | 1 | - | SP 228925 | Линзов компенсатор 12"
16 | 10.317.372 | ASH-PI-002 | 1 | 4 | 19283 | Вал на трипътен вентил | Твърдост 52-55 HRC. Работна температура до 350 С. Клас на гладкост 10-11 за всички триещи повърхнини.
17 | 10.319.603 | ASH-PI-017 | 2 | 15 | 15654-1 | Тяло за графитна втулка на пепелна клапа
18 | 10.320.330 | - | - | - | - | Маркуч за пясъкоструене DN65 (2 1/2") | Гофриран с високо абразивно износоустойчиво вътрешно покритие. Работна температура от -30°С до +200°С. Роботно налягане от -17 mbar до 2000 mbar. Армировка - двойна спирала. Вградена антистатична медна нишка.
19 | 10.320.453 | ASH-PI-002 | 1 | 2 | 19280 | Легло на трипътен клапан | Износоустойчив твърдосплавен чугун със следните минимални химически характеристики: С до 5% ; Cr до 25% ; Si до 2% ; Mn до 2% ; Ni до 4% ; Mo до 0,4% ; Твърдост 58-62 HRC ; Якост на опън 420-530 MPa , Напречна здравина 560-850 MPa; Деформация до 2мм. Модул на еластичност до 180 GPa ; Удароустойчивост до 70 J. Работна температура до 350 С. Клас на гладкост 10-11 за всички челни и триещи повърхнини.
20 | 10.320.454 | ASH-PI-002 | 1 | 3 | 19279 | Работен орган на т рипътен клапан | Износоустойчив твърдосплавен чугун със следните минимални химически характеристики: С до 5% ; Cr до 25% ; Si до 2% ; Mn до 2% ; Ni до 4% ; Mo до 0,4% ; Твърдост 58-62 HRC ; Якост на опън 420-530 MPa , Напречна здравина 560-850 MPa; Деформация до 2мм. Модул на еластичност до 180 GPa ; Удароустойчивост до 70 J. Работна температура до 350 С. Клас на гладкост 10-11 за всички челни и триещи повърхнини.
21 | 10.330.241 | ASH Pneumatic Cylinders | - | - | R-CSK-08M | Ремонтен набор за пневматичен цилиндър | Уплътнителни пръстени витон: Температурен диапазон от - 25°C до +200°C. Твърдост (ASTM D2240): 65-70 Shore A. Плътност 1.88 g/cm3. Модул AT 100% (ASTM D412 C) 7 MPa. Издръжливост на опън (ASTM D 412C) 12.9 MPa. Еластично удължение (ASTM D 412C) до 180%. Разкъсна сила (ASTM D 624 B) 32 N/mm. Свиваемост след 22 ч. при 200°C - 11.5%.
22 | 10.330.732 | ASH-PI-001 | 1 | - | 223946 | Ремонтен набор UT 41 BUNA